## 12-29
실 습 일 지 | [5 empty] | 결 재 | 담 당 |  | 교육자 | 이사 | 부사장 | 대표이사
2025-12-29 |  |  | 작성자: |  | 한귀빈
1. 금일활동
○ | 생산 2부 실습 (이승현 과장)
1. | 금일 생산 제품 (생산 2부 1호기)
| 품명:BOS-208NG ECO |  |  | 제품 BOM |  |  |  | 총 계획량:4,600
| 색상:GREEN |  |  | LM-4D WHT 20% |  |  |  | 무게:2,111.4
| 두께: 2 |  |  | PE-6D-RCS GREEN 60% |  |  |  | 수량:23
| 폭:112 |  |  | PE-6D-RCS WHT 20%
단위중량:459
권취량:200
2. | 생산 2부 생산공정
| ◇ | 공정:Opening & Recycling - Carding - Lapping - Needle Punching - Ironing
- Metal Detection - Winding - Inspection & Packing
| ◇ | 설비 및 공정순서
| ⅰ. | Hopper Machine: 부직포 원자재를 투입하고 일정한 비율로 혼합
| ⅱ. | Carding Machine: 부직포 원자재를 펼치고 성형작업(폭과 두께를 조절)
| ⅲ. | Punching Machine: 부직포 결속작업(니들펀칭)
| iv. | Calender Machine: 아이롱 작업(양면을 매끄럽게 작업)과 금속검출 작업
| v. | Cross-Cutting Machine: 와인딩 후 부직포를 커팅하는 작업
3. | 포장작업
ⅰ. | 권취량 카운터의 buzzer이 울리면 커팅기계가 원단을 커팅
ⅱ. | 두 개로 나뉘어진 부직포를 작업자가 작업대에서 빼내고 원단 끝부분 정리
ⅲ. | 완성된 부직포를 자동 무게 측정기에 올려 무게를 측정하고 바코드 생성
iv. | 생성된 바코드를 스캔 후 완제품을 포장하고, 바코드를 부착해 파레트로 옮김.
4. | 생산 1부와의 공정 차이점
* | 생산1부 공정:부직포 생지 - 수지 화합물 합침 작업 - 텐터공정 - 아이롱 공정 - 금속탐지 -
컷팅 혹은 와인딩 - 포장
* | 생산2부 공정:부직포 원자재 투입 - 카딩 작업 - 성형 작업 - 니들펀칭작업 - 아이롱 공정 -
금속탐지 - 컷팅 혹은 와인딩 - 포장
2. 익일업무계획
부직포 생산 과정의 이해 및 현장교육 (생산 2부 펀칭기)
3. 지시사항
제품 완성 시 제품 불량인지 아닌지 구분할 수 있어야 할 것.
제품 BOM의 배합에 따른 상태구분 및 현지직원들이 BOM 배합을 잘 하고 있는지 확인할 것
BOM 배합에 따라 제품이 어떻게 달라지는지 (NG상품인지) 구분할 것.

## 12-30
실 습 일 지 |  |  |  |  | 결 재 | 담 당 |  | 교육자 | 이사 | 부사장 | 대표이사
2025-12-30 |  | 작성자: |  | 한귀빈
1. 금일활동
○ | 생산 2부 실습 (이승현 과장)
1. | 금일 생산 제품 (생산 2부 1호기)
| 품명:THK10SB |  | 제품 BOM |  |  |  | 총 계획량
| 색상:BLACK |  | LM-4D BLK 5% |  |  |  | 길이:5,400
| 두께: 1 |  | PE-6D-RCS BLK 95% |  |  |  | 무게:1,846.8
| 폭:114 | [5 empty] | 수량:108
단위중량:342
권취량:50
2. | 금일 포장실습 (생산 2부 1호기)
ⅰ. | 권취량 카운터의 buzzer이 울리면 커팅기계가 원단을 커팅
ⅱ. | 두 개로 나뉘어진 부직포를 작업자가 작업대에서 빼내고 원단 끝부분 정리
ⅲ. | 완성된 부직포를 자동 무게 측정기에 올려 무게를 측정하고 바코드 생성
iv. | 생성된 바코드를 스캔 후 완제품을 포장하고, 바코드를 부착해 파레트로 옮김
3. | 금일 생산 제품 (생산 2부 3호기)
| 품명:HFL1090-20 외 7품 |  | 제품 BOM |  |  |  | 총 계획량
| 색상:WHITE |  | LM-4D WHT 50% |  |  |  | 길이:1,200
| 두께: 10 |  | PE-20D-RCS WHT 50% |  |  |  | 무게:348
| 폭:100 | [5 empty] | 수량:60
단위중량:290
권취량:20
4. | 생산 2부 3호기 공정 과정
◇ | 공정:Opening & Recycling - Carding - Lapping - Hot Air Bonding - Cooling - Metal
Detection - Winding - Inspection & Packing
* | Hot Air Bonding 공정은 카드기-성형까지는 공정이 같으나, 니들펀칭 대신 Hot Air Bonding
으로 아래 위 부직포 표면을 열처리해서 표면을 매끄럽게 하고, 안에 Air hole을 두는 방식
의 공정으로 주로 산업용 공조 필터용으로 많이 사용한다.
2. 익일업무계획
부직포 생산 과정의 이해 및 현장교육 (생산 2부 1호기)
부직포 생산 과정의 이해 및 현장교육 (생산 2부 3호기)
3. 지시사항

## 12-31
실 습 일 지 |  |  |  |  | 결 재 | 담 당 |  | 교육자 | 이사 | 부사장 | 대표이사
2025-12-31 |  | 작성자: |  | 한귀빈
1. 금일활동
○ | 생산 2부 실습 (이승현 과장)
1. | 금일 생산 제품 (생산 2부 1호기)
| 품명:THK10SB |  | 제품 BOM |  |  |  | 총 계획량
| 색상:BLACK |  | LM-4D BLK 5% |  |  |  | 길이:5,700
| 두께: 1 |  | PE-6D-RCS BLK 95% |  |  |  | 무게:1,949.4
| 폭:114 | [5 empty] | 수량:114
단위중량:342
권취량:50
2. | 금일 생산 제품 (생산 2부 2호기)
| 품명:FELTWAM-3070 |  | 제품 BOM |  |  |  | 총 계획량
| 색상:WHITE |  | 월암망사 WHT 1EA |  |  |  | 길이:2,200
| 두께: 3 |  | FELTWAM-3070(1차) 1EA |  |  |  | 무게:2,156
| 폭:140 |  | PE-3D-RCS-WHT 20% |  |  |  | 수량:11
| 단위중량:980 |  | PE-6D-RCS WHT 80%
권취량:200
3. | 금일 패킹 실습 (생산 2부 1호기)
ⅰ. | 제품[THK10SB] 권취량 48M 부근에서 부져 신호음이 들리면 부져정지버튼을 누름
ⅱ. | 부져 정지 후 권취량 50M 부근에서 RESET 버튼을 누름
ⅲ. | 철봉을 꺼내고 자동커팅기에서 원단을 커팅하고나면 원단을 빼냄
iv. | 커팅후 기계에서 이어져 나오는 원단을 잡아당기고 봉을 원단에 올려 감음
v. | 철봉을 다시 끼워넣고 완성된 원단은 포장작업 후 자동무게측정기에 원단을 올림
vi. | 원단 무게를 측정 후 바코드 생성 및 스캔작업, 원단에 바코드를 붙인 후 파레트로 옮김
2. 익일업무계획
부직포 생산 과정의 이해 및 현장교육 (생산 2부 1호기)
3. 지시사항

## 01-05
실 습 일 지 |  |  |  | 결 재 | 담 당 | 교육자 | 이사 | 부사장 | 대표이사
2026-01-05 |  | 작성자: | 한귀빈
1. 금일활동
○ | 연구실 실습 (박현태 실장)
1. | 섬유 개론
◇ | 섬유의 정의
섬유:가늘고 길며 유연성이 있고 충분한 강도와 신도를 가진 물질
◇ | 섬유의 재질에 따른 구분
ⅰ. | 천연섬유:자연에서 얻어지는 모든 섬유 ex)식물성,동물성 섬유,광물성 섬유
ⅱ. | 인조섬유:사람이 인공적으로 만드는 섬유 ex)재생섬유,합성섬유,무기섬유,금속섬유
* | 합성섬유:저분자 화합물을 중합 반응시켜 얻은 합성 고분자를 방사하여 만듦.
ex)폴리에스터 섬유,폴리아미드 섬유,폴리프로필렌 섬유 등
◇ | 섬유의 섬유장(길이)에 따른 구분
ⅰ. | 장섬유:폭에 비하여 길이가 무한히 긴 형상의 것. 보통 필라멘트라고 함.
ex)100D/36F DTY > 100D가 36가닥이 있음을 의미
ⅱ. | 단섬유:장섬유를 일정길이로 절단한 것. 보통 Staple Fiber라고 함.
ex)6D/64mm > 6D가 6.4cm로 잘려있다는 의미
◇ | 섬유의 섬도
* | Denier(섬도):실 또는 섬유의 굵기를 표시하는 국제단위
단위길이당 무게로 섬유의 밀도를 나타내는 단위로 항상식과 항중식이 존재함.
ⅰ. | 항장식:일정한 길이의 섬유 무게를 가지고 굵기를 나타내는 방식
ex)1 Denier=1g당 9,000m를 갈 수 있는 실의 굵기
ⅱ. | 항중식:일정한 무게의 섬유 길이를 가지고 굵기를 나타내는 방식
ex)1수=1lb(파운드)의 무게를 가진 섬유를 840yd 뽑았을 때의 굵기
◇ | 합성섬유 방사 방법
ⅰ. | 100% Recycled PET Chip 투입 후 건조
ⅱ. | 방사(압출공정):열로 녹이고 압력을 가해 미세한 노즐구멍으로 밀어내어 실 형태의
폴리에스터 원면을 만듬. 노즐의 크기에 따라 굵기가 결정됨.
* | 노즐(Nozzle):24,36,48,72,96개 등 다양한 개수의 구멍이 뚫린 판
ⅲ. | 연신공정:폴리에스터 원면을 롤러로 당겨서 길게 늘임. 텍스터링와 꼬임(Crimp)작업을 함.
iv. | 절단공정:수분,약품 등이 남아있는 원면을 건조시킨 후 일정한 길이로 절단함.
v. | 포장공정:일정한 무게로 압축하여 포장함.
2. 익일업무계획
부직포 제품 종류 및 용도 이해
3. 지시사항

## 01-05 (2)
실 습 일 지 |  |  |  |  | 결 재 | 담 당 | 교육자 | 이사 | 부사장 | 대표이사
2026-01-05 |  |  | 작성자: | 한귀빈
1. 금일활동
○ | 연구실 실습 (박현태 실장)
◇ | 합성섬유 방사 공정의 종류 (습식방사,건식방사,용융방사)
* | 용융방사:중합체를 융점 이상으로 가열하여 용융한 방사 원액을 찬 공기 속에 사출시켜
냉각시켜 방사하는 방법
◇ | 합성 섬유의 종류 (폴리아미드 섬유,폴리에스터 섬유,폴리올레핀 섬유)
* | 폴리에스터 섬유 (Polyethylene Terephthalate, PET)
ⅰ. | 구조:표면이 매끄럽고 균일한 봉상형 구조로 결정질 구조임.
(봉상형 구조:구성 요소가 길이 방향으로 길게 뻗은 막대 형태를 이루며 배열된 구조)
ⅱ. | 물리적 성질
| 강신도:4~10g/d | 융점:260~286℃ |  | 비중:1.38(물에 가라앉음)
| 신도:약 20% | 분해점:300℃이상 |  | 수분공정율:0.4%
ⅲ. | 화학적 성질:내마모성이 우수하고,의류용 합성 섬유 중 내열성이 가장 우수함.
전기절연성이 좋으며,황변되지 않음.
* | 폴리프로필렌 섬유 (Polypropylene, PP)
ⅰ. | 구조:탄소와 수소만으로 형성된 고융점,고결정성
ⅱ. | 물리적 성질
| 강신도:5~10g/d | 융점:175℃ |  | 비중:0.91(물에 뜸,섬유중 가장 낮음)
| 신도:30%~50% | 연화점:150℃
ⅲ. | 화학적 성질:내산,내알카리성이 있음.내열성이 낮으며,내후성이 나쁨.
2. | 연구실 설비 종류 및 기능
ⅰ. | ELECTRONIC BALANCE:원단,부직포의 시편(sample) 무게를 정밀하게 측정하는 전자식 저울.
측정된 무게를 기준으로 SQM (㎡당 중량)을 산출함.
ex: | (1㎡:x=0.30m*0.21m:6.56g) > SQM=6.56÷(0.3*0.21) > 104.13 g/㎡
이때 (0.30m*0.21m)는 A4용지 크기 기준
ⅱ. | THICKNESS GUAGE:원단,부직포 소재를 기계에 넣고 눌러 두께를 측정하는 설비
ⅲ. | INSTRON MACHINE:Tensile strength,Elongation,Tear strength,Seam strength 측정기구
iv. | 3-POINT BEND TEST FIXTURE:샘플의 양단을 지지 후 중앙에 하중을 가해 굽힘 강성과
굽힘 탄성률을 평가하는 설비-주로 보드타입 테스트
v. | MARTINDALE ABRASION:원단,부직포의 마모도(마찰에 대한 내구성)를 측정하는 설비
2. 익일업무계획
부직포 제품 종류 및 용도 이해
3. 지시사항

## 01-06
실 습 일 지 |  |  |  | 결 재 | 담 당 | 교육자 | 이사 | 부사장 | 대표이사
2026-01-06 |  | 작성자: | 한귀빈
1. 금일활동
○ | 연구실 실습 (박현태 실장)
1. | 부직포 개론
◇ | 부직포 정의
방적,제직,편직 공정 없이 섬유집합체를 화학적,기계적 또는 적당한 수분과 열처리 방법으로
섬유 상호 간을 결합시켜 제조한 것.
[방적:spinning-섬유를 꼬아서 실로 만드는 과정] [제직:weaving-두 실을 직각으로 교차]
[편직:knitting-실을 고리 형태로 엮음,뜨개질 원리]
◇ | 단섬유(Staple fiber)나 수지(resin)을 이용하여 섬유 집합체를 얇은 시트 상태인 웹(web)
으로 제조하여 제직,편직 공정 없이 섬유 자체의 결합방법으로 형태 안정성을 부여한 것.
[웹(web):아직 완성된 원단이 아닌, 섬유가 얇게 펼쳐진 중간 상태의 시트]
◇ | 부직포 제조공정 3단계
-부직포 제조공정은 크게 웹 형성(Web formation), 웹 접착(Web bonding), 후가공(Finishing)
3단계로 진행됨.
①웹 형성:섬유를 컨베이어 위에 가능한 균일한 두께로 분산 적층하여 웹을 만드는 공정
②웹 접착:형성된 웹에 적당한 강력을 주어 섬유가 분리되지 않도록 하고 형태 안정성을
갖도록 섬유 집합체를 엉켜지게 하든지 접착시키는 과정
③후가공:최종 용도에 필요한 침적(Dipping),도포,침투 등을 하는 가공 과정
◇ | 부직포 제조 방법의 종류
1)니들펀칭(Needle Punching):특수 바늘의 왕복 상하운동에 의하여 섬유 간의 결합을 증가
시켜 물리적으로 웹을 결합하는 방법
2)스티치 본딩(Stitch Bonding):접착제를 사용하지 않고 편침을 사용하여 봉제하는 방식
으로 (누벼서) 결합하는 방법
3)열 결합(Hot Air Bonding):섬유를 열,압력 등으로 착화하거나 녹여서 섬유 조직을 접착
시키는 방법
4)스펀본딩(Spun Bonding):폴리프로필렌,폴리에스터 섬유 등 열가소성 고분자를 용융 방사
한 후 열에 의해 자체 접착하여 웹을 형상하는 방법(장섬유 부직포)
5)수류 결합(Hydro-entangling, Water jet Bonding):섬유에 고압의 물 분사를 통해 웹 결
합하여 제조하는 방법
2. 익일업무계획
부직포 제품 종류 및 용도 이해
3. 지시사항

## 실습일지
실 습 일 지 |  | 결 재 | 담 당 | 이사 | 부사장 | 대표이사
작성자:
1. 금일활동
2. 익일업무계획
3. 지시사항